## Feuille 1
EIL010 | m² | Isolation thermique horizontale des dallages en contact avec le terrain, avec du polystyrène extrudé.
Isolation thermique horizontale des dallages en contact avec le terrain, constituée de panneau rigide en polystyrène extrudé, à surface lisse et usinage latéral à feuillures mi-bois, de 80 mm d'épaisseur, résistance à la compression >= 500 kPa, résistance thermique 2,2 m²K/W, conductivité thermique 0,036 W/(mK), placé bord à bord à la base du dallage, simplement appuyé, recouvert avec film de polyéthylène de 0,2 mm d'épaisseur, préparé pour recevoir un dallage en béton. Comprend la bande autoadhésive pour scellage de joints.
Code interne |  | Désignation | Quantité | Unité | Prix unitaire | Prix total
mt16pxa010be |  | Panneau rigide en polystyrène extrudé, selon NF EN 13164, à surface lisse et usinage latéral à feuillures mi-bois, de 80 mm d'épaisseur, résistance à la compression >= 500 kPa, résistance thermique 2,2 m²K/W, conductivité thermique 0,036 W/(mK), Euroclasse E de réaction au feu selon NF EN 13501-1, avec code de désignation XPS-EN 13164-T1-CS(10/Y)500-DS(70,90)-DLT(2)5-CC(2/1,5/50)175-WL(T)0,7-WD(V)3-FTCD1. | 1.1 | m² | 15656.2 | 17221.8
mt16png010d |  | Film de polyéthylène de 0,2 mm d'épaisseur et 184 g/m² de masse surfacique. | 1.1 | m² | 346.41 | 381.05
mt16aaa030 |  | Ruban autoadhésif pour le scellage des joints. | 0.4 | m | 253.47 | 101.39
mo054 |  | Compagnon professionnel III/CP2 poseur d'isolants rigides ou flexibles. | 0.158 | h | 1544.91 | 244.1
mo101 |  | Ouvrier professionnel II/OP poseur d'isolants rigides ou flexibles. | 0.158 | h | 963.38 | 152.21
|  | Frais de chantier des unités d'ouvrage | 2 | % | 18100.5 | 362.01
[5 empty] | Montant total HT: | 18462.5