## Feuille 1
ETH410 | m² | Toiture terrasse chaude, inaccessible, végétalisée extensive, type inversée. Imperméabilisation avec des membranes de PVC, de type monocouche.
Toiture terrasse chaude, inaccessible, végétalisée extensive (écologique), type inversée, pente de 1% à 5%. FORME DE PENTES: via l'enceinte au niveau des noues, des arêtiers et des joints, avec des murets de brique creuse courante en terre cuite et couche d'argile expansée, déversée à sec et consolidée à sa surface avec du lait de ciment, en fournissant une résistance à la compression de 1 MPa et avec une conductivité thermique de 0,087 W/(mK), avec épaisseur moyenne de 10 cm; avec couche de régularisation de mortier de ciment, confectionné sur chantier, dosage 1:6 de 4 cm d'épaisseur, finition talochée; COUCHE SÉPARATRICE SOUS IMPERMÉABILISATION: géotextile non tissé composé de fibres de polyester unies par aiguilletage, (300 g/m²); IMPERMÉABILISATION: type monocouche, non adhérée, constituée d'une membrane d'étanchéité souple en PVC-P, (fv), de 1,2 mm d'épaisseur, avec armature de voile en fibre de verre, et avec résistance aux intempéries, fixée dans les recouvrements et les bords par une soudure thermoplastique; COUCHE SÉPARATRICE SOUS ISOLANT: géotextile non tissé composé de fibres de polyester unies par aiguilletage, (300 g/m²); ISOLATION THERMIQUE: panneau rigide en polystyrène extrudé, à surface lisse et usinage latéral à feuillures mi-bois, de 100 mm d'épaisseur, résistance à la compression >= 300 kPa; COUCHE SÉPARATRICE SOUS PROTECTION: géotextile non tissé composé de fibres de polyester unies par aiguilletage, (150 g/m²); COUCHE DRAINANTE ET RÉTENTRICE D'EAU: nappe drainante et rétentrice d'eau à excroissances en polyéthylène haute densité (PEHD/HDPE), avec des excroissances de 20 mm de hauteur, composée d'une membrane haute densité avec relief en cône tronqué et perforations dans la partie supérieure; COUCHE FILTRANTE: géotextile non tissé synthétique, thermosoudé, en polypropylène-polyéthylène, avec une résistance à la traction longitudinale de 16 kN/m, une résistance à la traction transversale de 16,5 kN/m, une ouverture de cône à l'essai de perforation dynamique selon NF EN ISO 13433 inférieure à 18 mm, résistance CBR au poinçonnement 2,7 kN et une masse surfacique de 200 g/m²; COUCHE DE PROTECTION: couche de roche volcanique de 3 cm d'épaisseur, sur base de substrat organique de 6 cm d'épaisseur. Le prix ne comprend ni l'exécution et le scellement des joints ni l'exécution des arrêts aux rencontres avec les parements et les écoulements.
Code interne |  | Désignation | Quantité | Unité | Prix unitaire | Prix total
mt04lcc010c |  | Brique creuse en terre cuite (tochana), à revêtir, 29x14x9 cm, pour utilisation en maçonnerie protégée (pièce en P), densité 805 kg/m³, selon NF EN 771-1. | 3 | U | 219.58 | 658.74
mt01arl030a |  | Argile expansée, fournie en sacs, selon NF EN 13055-1. | 0.1 | m³ | 91841.8 | 9184.18
mt09lec020b |  | Lait de ciment CEM II/B-P 32,5 N 1/3. | 0.01 | m³ | 79178.7 | 791.79
mt16pea020b |  | Panneau rigide en polystyrène expansé, selon NF EN 13163, usinage latéral droit, de 20 mm d'épaisseur, résistance thermique 0,55 m²K/W, conductivité thermique 0,036 W/(mK), pour joint de dilatation. | 0.01 | m² | 1133.14 | 11.33
mt08aaa010a |  | Eau. | 0.008 | m³ | 1054.78 | 8.44
mt01arg005a |  | Sable de carrière, pour mortier confectionné sur le chantier. | 0.065 | t | 11441.2 | 743.68
mt08cem000a |  | Ciment gris en sacs. | 10 | kg | 76.65 | 766.5
mt14gsa020dg |  | Géotextile non tissé composé de fibres de polyester unies par aiguilletage, avec une résistance à la traction longitudinale de 3,45 kN/m, une résistance à la traction transversale de 3,45 kN/m, une ouverture de cône à l'essai de perforation dynamique selon NF EN ISO 13433 inférieure à 15 mm, résistance CBR au poinçonnement 0,8 kN et une masse surfacique de 300 g/m², selon NF EN 13252. | 2.1 | m² | 1279.6 | 2687.16
mt15dac010c |  | Membrane d'étanchéité souple en PVC-P, (fv), de 1,2 mm d'épaisseur, avec armature de voile en fibre de verre, et avec résistance aux intempéries, selon NF EN 13956. | 1.05 | m² | 9236.11 | 9697.92
mt15dan020z |  | Profilé colaminé en tôle d'acier et PVC-P, plat, pour arrêt d'imperméabilisation aux extrémités des membranes en PVC-P et aux rencontres avec des éléments verticaux. | 0.4 | m | 2211.11 | 884.44
mt16pxa010agq |  | Panneau rigide en polystyrène extrudé, selon NF EN 13164, à surface lisse et usinage latéral à feuillures mi-bois, de 100 mm d'épaisseur, résistance à la compression >= 300 kPa, résistance thermique 2,85 m²K/W, conductivité thermique 0,035 W/(mK), Euroclasse E de réaction au feu selon NF EN 13501-1, avec code de désignation XPS-EN 13164-T1-CS(10/Y)300-DS(70,90)-DLT(2)5-CC(2/1,5/50)125-WL(T)0,7-WD(V)3-FTCD1. | 1.05 | m² | 17552.7 | 18430.3
mt14gsa020bc |  | Géotextile non tissé composé de fibres de polyester unies par aiguilletage, avec une résistance à la traction longitudinale de 1,88 kN/m, une résistance à la traction transversale de 1,49 kN/m, une ouverture de cône à l'essai de perforation dynamique selon NF EN ISO 13433 inférieure à 40 mm, résistance CBR au poinçonnement 0,3 kN et une masse surfacique de 150 g/m², selon NF EN 13252. | 1.05 | m² | 574.18 | 602.89
mt14gdc010v |  | Nappe drainante et rétentrice d'eau à excroissances en polyéthylène haute densité (PEHD/HDPE), avec des excroissances de 20 mm de hauteur, composée d'une membrane haute densité avec relief en cône tronqué et perforations dans la partie supérieure, résistance à la compression 180 kN/m² selon NF EN ISO 604 et capacité de drainage 12 l/(s·m). | 1.05 | m² | 7940.1 | 8337.11
mt14gsa010dg |  | Géotextile non tissé synthétique, thermosoudé, en polypropylène-polyéthylène, avec une résistance à la traction longitudinale de 16 kN/m, une résistance à la traction transversale de 16,5 kN/m, une ouverture de cône à l'essai de perforation dynamique selon NF EN ISO 13433 inférieure à 18 mm, résistance CBR au poinçonnement 2,7 kN et une masse surfacique de 200 g/m². | 1.05 | m² | 2165.48 | 2273.75
mt48sad010 |  | Substrat organique, pour couvertures végétalisées extensives. | 60 | l | 101.43 | 6085.8
mt48sad020 |  | Roche volcanique de granulométries différentes, à placer sur le substrat organique dans les couvertures végétalisées extensibles. | 50 | kg | 142.98 | 7149
mq06hor010 |  | Bétonnière électrique avec une capacité de gâchage de 160 l. | 0.028 | h | 1618.08 | 45.31
mo020 |  | Compagnon professionnel III/CP2 construction. | 0.095 | h | 1887.12 | 179.28
mo113 |  | Ouvrier d'exécution I/OE1 construction. | 0.432 | h | 1164.21 | 502.94
mo029 |  | Compagnon professionnel III/CP2 poseur de membranes d'étanchéité. | 0.316 | h | 1887.12 | 596.33
mo067 |  | Ouvrier professionnel II/OP poseur de membranes d'étanchéité. | 0.316 | h | 1209.92 | 382.33
mo054 |  | Compagnon professionnel III/CP2 poseur d'isolants rigides ou flexibles. | 0.053 | h | 1939.14 | 102.77
mo101 |  | Ouvrier professionnel II/OP poseur d'isolants rigides ou flexibles. | 0.053 | h | 1209.92 | 64.13
mo040 |  | Compagnon professionnel III/CP2 jardinier. | 0.056 | h | 1887.12 | 105.68
mo115 |  | Ouvrier jardinier. | 0.056 | h | 1164.21 | 65.2
|  | Frais de chantier des unités d'ouvrage | 2 | % | 70357 | 1407.14
Coût d'entretien décennal: 22.749,24F CFA les 10 premières années. |  |  |  |  | Montant total HT: | 71764.1