## Feuille 1
ETI050 | m | Rencontre de toiture terrasse chaude, accessible avec un parement vertical. Imperméabilisation avec des membranes de polyoléfines.
Rencontre de toiture terrasse chaude, accessible, avec revêtement de sol flottant sur supports, type conventionnelle avec un parement vertical; par réalisation d'un décrochement périmétrique de plus de 5 cm par rapport au parement vertical et de plus de 20 cm de hauteur sur la protection de la couverture, rempli avec du mortier de ciment, confectionné sur chantier, dosage 1:8 placé sur l'imperméabilisation constituée de: bande de finalisation pour membrane d'étanchéité souple type EVAC, de 480 mm de largeur, composée d'une double feuille de polyoléfine thermoplastique avec acétate de vinyle éthylène, avec les deux faces revêtues de fibres de polyester non tissées, de 0,8 mm d'épaisseur et 625 g/m², fixée à l'imperméabilisation de la toiture, avec du mortier-colle amélioré C2 E. Comprend les compléments de renfort en traitement des points singuliers par l'utilisation de pièces spéciales pour la résolution des coins intérieurs et extérieurs.
Code interne |  | Désignation | Quantité | Unité | Prix unitaire | Prix total
mt09mcr250a |  | Mortier-colle amélioré, C2 E, avec temps ouvert allongé, selon NF EN 12004, pour la fixation de géomembranes, composé de ciments spéciaux, granulats sélectionnés et résines synthétiques. | 1.2 | kg | 492.23 | 590.68
mt15rev040dh |  | Bande de renfort pour membrane d'étanchéité souple type EVAC, de 480 mm de largeur, composée d'une double feuille de polyoléfine thermoplastique avec acétate de vinyle éthylène, avec les deux faces revêtues de fibres de polyester non tissées, de 0,8 mm d'épaisseur et 625 g/m², fournie en rouleaux de 30 m de longueur. | 1.15 | m | 7743.24 | 8904.73
mt08aaa010a |  | Eau. | 0.006 | m³ | 1054.78 | 6.33
mt01arg005a |  | Sable de carrière, pour mortier confectionné sur le chantier. | 0.021 | t | 11441.2 | 240.27
mt08cem000a |  | Ciment gris en sacs. | 2.368 | kg | 76.65 | 181.51
mq06hor010 |  | Bétonnière électrique avec une capacité de gâchage de 160 l. | 0.013 | h | 1618.08 | 21.04
mo029 |  | Compagnon professionnel III/CP2 poseur de membranes d'étanchéité. | 0.105 | h | 1887.12 | 198.15
mo067 |  | Ouvrier professionnel II/OP poseur de membranes d'étanchéité. | 0.105 | h | 1209.92 | 127.04
mo113 |  | Ouvrier d'exécution I/OE1 construction. | 0.1 | h | 1164.21 | 116.42
|  | Frais de chantier des unités d'ouvrage | 2 | % | 10386.2 | 207.72
Coût d'entretien décennal: 2.966,29F CFA les 10 premières années. |  |  |  |  | Montant total HT: | 10593.9