## Feuille 1
FSM070 | m² |  | Revêtement de sol industriel, système MasterTop PG "MBCC de Sika".
Revêtement de sol industriel, réalisé sur base en béton durci, avec le système MasterTop 450 PG "MBCC de Sika", apte pour hangars, à l'extérieur, par application successive de: mortier, MasterEmaco P 200 "MBCC de Sika", comme pont d'adhérence, (2 kg/m²); couche de base de 10 mm d'épaisseur avec du mortier fluide renforcé avec des fibres et à prise rapide, MasterTop 450 PG "MBCC de Sika", CT - C60 - F10 - A3, selon NF EN 13813, couleur Gris Naturel (20 kg/m²) et finition superficielle via lissage et polissage mécaniques. Le prix ne comprend ni la surface support ni l'exécution et le scellement des joints.
Code interne |  | Désignation |  | Quantité | Unité | Prix unitaire | Prix total
mt09reh010d |  | Mortier, MasterEmaco P 200 "MBCC de Sika", à base de ciments spéciaux, résines et granulats sélectionnés, perméable à la vapeur d'eau et avec haute résistance aux cycles de gelée et de dégelée, comme pont d'adhérence pour matériaux cémenteux sur béton. |  | 2 | kg | 808.66 | 1617.32
mt09bnc035d |  | Mortier fluide renforcé avec des fibres et à prise rapide, MasterTop 450 PG "MBCC de Sika", CT - C60 - F10 - A3, selon NF EN 13813, couleur Gris Naturel, composé de ciment, granulats sélectionnés de corindon, additifs et fibres synthétiques de polyacrylonitrile, avec résistance aux sulfates et à l'eau de mer et avec une résistance à l'abrasion selon la méthode Böhme NF EN 13892-3 de 3 cm³ / 50 cm². |  | 20 | kg | 886.01 | 17720.2
mq06pym020 |  | Mélangeuse-pompeuse pour mortiers autonivelants. |  | 0.2 | h | 5118.77 | 1023.75
mq06fra010 |  | Lisseuse mécanique à béton. |  | 0.25 | h | 2663.22 | 665.81
mq06aca030 |  | Polisseuse pour revêtements en béton, composée de plateaux rotationnels auxquels est couplée une série de meules abrasives diamantées, refroidies avec de l'eau, avec système d'aspiration. |  | 0.2 | h | 6649.38 | 1329.88
mo121 |  | Compagnon professionnel III/CP2 chapiste spécialisé en revêtements de sols industriels. |  | 0.817 | h | 1887.12 | 1541.78
mo122 |  | Ouvrier professionnel II/OP chapiste spécialisé en revêtements de sols industriels. |  | 0.817 | h | 1209.92 | 988.5
|  | Frais de chantier des unités d'ouvrage |  | 2 | % | 24887.2 | 497.74
Coût d'entretien décennal: 14.215,59F CFA les 10 premières années. | [5 empty] | Montant total HT: | 25385