## Feuille 1
VPD030 | m² | Entourage d'arbre d'infiltration.
Entourage d'arbre d'infiltration constitué de géotextile en polypropylène, (120 g/m²), grille alvéolaire en polyéthylène haute densité stable aux rayons UV, de 73x73x7 cm, couleur verte et remplissage des cellules avec grave filtrante sans classification. Le prix ne comprend ni la base support ni le revêtement drainant.
Code interne |  |  | Désignation | Quantité | Unité | Prix unitaire | Prix total
mt01ard030b |  |  | Grave filtrante sans classification. | 0.147 | t | 12299.4 | 1808.01
mt18rad020a |  |  | Grille alvéolaire en polyéthylène haute densité stable aux rayons UV, de 73x73x7 cm, couleur verte, pour réalisation de surfaces accessible avec pelouse ou graviers. | 1 | m² | 6911.53 | 6911.53
mt14gso030aaae |  |  | Géotextile non tissé synthétique, thermosoudé, en polypropylène, avec une résistance à la traction longitudinale de 8 kN/m, une résistance à la traction transversale de 10,1 kN/m, une ouverture de cône à l'essai de perforation dynamique selon NF EN ISO 13433 inférieure à 40 mm, résistance CBR au poinçonnement 0,3 kN et une masse surfacique de 120 g/m², selon NF EN 13252. | 1 | m² | 938.59 | 938.59
mo087 |  |  | Ouvrier professionnel II/OP VRD espaces publics. | 0.29 | h | 1209.92 | 350.88
|  |  | Frais de chantier des unités d'ouvrage | 2 | % | 10009 | 200.18
Coût d'entretien décennal: 1.071,96F CFA les 10 premières années. | [5 empty] | Montant total HT: | 10209.2