## Feuille 1
ETG010 | m² |  | Couche séparatrice en toiture terrasse: géotextile non tissé.
Couche séparatrice en toiture terrasse: géotextile non tissé synthétique, thermosoudé, en polypropylène, avec une résistance à la traction longitudinale de 19 kN/m, une ouverture de cône à l'essai de perforation dynamique selon NF EN ISO 13433 inférieure à 60 mm, résistance CBR au poinçonnement 14 kN et une masse surfacique de 250 g/m². Mise en place: avec des recouvrements, directement sous l'isolation thermique.
Code interne |  | Désignation |  | Quantité | Unité | Prix unitaire | Prix total
mt14gso010dF |  | Géotextile non tissé synthétique, thermosoudé, en polypropylène, avec une résistance à la traction longitudinale de 19 kN/m, une ouverture de cône à l'essai de perforation dynamique selon NF EN ISO 13433 inférieure à 60 mm, résistance CBR au poinçonnement 14 kN et une masse surfacique de 250 g/m², selon NF EN 13252. |  | 1.1 | m² | 1624.11 | 1786.52
mo029 |  | Compagnon professionnel III/CP2 poseur de membranes d'étanchéité. |  | 0.023 | h | 1887.12 | 43.4
mo067 |  | Ouvrier professionnel II/OP poseur de membranes d'étanchéité. |  | 0.047 | h | 1209.92 | 56.87
|  | Frais de chantier des unités d'ouvrage |  | 2 | % | 1886.79 | 37.74
Coût d'entretien décennal: 96,23F CFA les 10 premières années. | [5 empty] | Montant total HT: | 1924.53