## Feuille 1
ETG010 | m² | Couche séparatrice en toiture terrasse: géotextile non tissé.
Couche séparatrice en toiture terrasse: géotextile non tissé composé de fibres de polyester unies par aiguilletage, avec une résistance à la traction longitudinale de 9,5 kN/m, une résistance à la traction transversale de 11,2 kN/m, une ouverture de cône à l'essai de perforation dynamique selon NF EN ISO 13433 inférieure à 10 mm, résistance CBR au poinçonnement 2,3 kN et une masse surfacique de 500 g/m². Mise en place: avec des recouvrements, directement sous l'isolation thermique.
Code interne |  | Désignation | Quantité | Unité | Prix unitaire | Prix total
mt14gso020fkb |  | Géotextile non tissé composé de fibres de polyester unies par aiguilletage, avec une résistance à la traction longitudinale de 9,5 kN/m, une résistance à la traction transversale de 11,2 kN/m, une ouverture de cône à l'essai de perforation dynamique selon NF EN ISO 13433 inférieure à 10 mm, résistance CBR au poinçonnement 2,3 kN et une masse surfacique de 500 g/m². | 1.1 | m² | 1468.26 | 1615.09
mo029 |  | Compagnon professionnel III/CP2 poseur de membranes d'étanchéité. | 0.023 | h | 1887.12 | 43.4
mo067 |  | Ouvrier professionnel II/OP poseur de membranes d'étanchéité. | 0.047 | h | 1209.92 | 56.87
|  | Frais de chantier des unités d'ouvrage | 2 | % | 1715.36 | 34.31
Coût d'entretien décennal: 87,48F CFA les 10 premières années. |  |  |  |  | Montant total HT: | 1749.67