## Feuille 1
ETC310 | m² | Toiture terrasse chaude, accessible, avec revêtement de sol fixe, de type conventionnel, pour usage sportif. Imperméabilisation avec des membranes bitumineuses, de type monocouche améliorée.
Toiture terrasse chaude, accessible, avec revêtement de sol fixe, type conventionnelle, pente de 1% à 5%, pour usage sportif. FORME DE PENTES: via l'enceinte au niveau des noues, des arêtiers et des joints, avec des murets de brique creuse courante en terre cuite et couche d'argile expansée, Arlita Dur "WEBER", déversée à sec et consolidée à sa surface avec du lait de ciment, en fournissant une résistance à la compression de 1 MPa et avec une conductivité thermique de 0,087 W/(mK), avec épaisseur moyenne de 10 cm; avec couche de régularisation de mortier de ciment, confectionné sur chantier, dosage 1:6 de 4 cm d'épaisseur, finition talochée; ISOLATION THERMIQUE: panneau rigide en laine minérale hydrofugée; COUCHE SEPARATRICE SOUS COUCHE DE RENFORT: géotextile non tissé composé de fibres de polyester unies par aiguilletage, (150 g/m²); COUCHE DE RENFORT: mortier de ciment CEM II/B-P 32,5 N type M-10 de 4 cm d'épaisseur; IMPERMÉABILISATION: type monocouche, adhérée, constituée d'une membrane en bitume modifié par élastomère SBS, LBM(SBS)-40-FP, améliorée avec une membrane de bitume additif avec plastomère APP, LA-30-FV, totalement adhérées avec un chalumeau; COUCHE SÉPARATRICE SOUS PROTECTION: géotextile non tissé composé de fibres de polyester unies par aiguilletage, (200 g/m²); COUCHE DE PROTECTION: revêtement continu synthétique, constitué de l'application successive d'une couche de mortier époxy bicomposant, abrasion Taber à sec < 0,2 g et rendement approché de 0,80 kg/m²; deux couches de mortier bicomposant à base de résines acryliques époxy, abrasion Taber à sec < 0,2 g et rendement approché de 0,4 kg/m² par couche; et une couche de scellement avec peinture bicomposant à base de résines acryliques époxy, abrasion Taber à sec < 0,2 g, viscosité > 40 poises et rendement approché de 0,2 kg/m²; étendues à la main via des raclettes-sol en caoutchouc en couches uniformes avec une épaisseur totale approximative de 1,0 mm, placé sur base en béton BCN: CPJ-CEM II/A 32,5 - TP - B 25 - 15/25 - E: 2a - BA - P 18-305 de 10 cm d'épaisseur, armé avec un treillis soudé 150x150 mm et Ø 5,0-5,0 mm en acier FE E 500. Le prix ne comprend ni l'exécution et le scellement des joints ni l'exécution des arrêts aux rencontres avec les parements et les écoulements.
Code interne |  | Désignation | Quantité | Unité | Prix unitaire | Prix total
mt04lcc010c |  | Brique creuse en terre cuite (tochana), à revêtir, 29x14x9 cm, pour utilisation en maçonnerie protégée (pièce en P), densité 805 kg/m³, selon NF EN 771-1. | 3 | U | 219.58 | 658.74
mt01arl030u |  | Argile expansée, Arlita Dur "WEBER", fournie en sacs, selon NF EN 13055-1. | 0.1 | m³ | 94682.3 | 9468.23
mt09lec020b |  | Lait de ciment CEM II/B-P 32,5 N 1/3. | 0.01 | m³ | 79178.7 | 791.79
mt16pea020b |  | Panneau rigide en polystyrène expansé, selon NF EN 13163, usinage latéral droit, de 20 mm d'épaisseur, résistance thermique 0,55 m²K/W, conductivité thermique 0,036 W/(mK), pour joint de dilatation. | 0.01 | m² | 1133.14 | 11.33
mt08aaa010a |  | Eau. | 0.008 | m³ | 1054.78 | 8.44
mt01arg005a |  | Sable de carrière, pour mortier confectionné sur le chantier. | 0.065 | t | 11441.2 | 743.68
mt08cem000a |  | Ciment gris en sacs. | 10 | kg | 76.65 | 766.5
mt16lrc010ac |  | Panneau rigide en laine minérale hydrofugée, selon NF EN 13162, de 50 mm d'épaisseur, résistance thermique >= 1,3 m²K/W, conductivité thermique 0,038 W/(mK), Euroclasse A1 de réaction au feu selon NF EN 13501-1. | 1.05 | m² | 16077.1 | 16880.9
mt14gsa020bc |  | Géotextile non tissé composé de fibres de polyester unies par aiguilletage, avec une résistance à la traction longitudinale de 1,88 kN/m, une résistance à la traction transversale de 1,49 kN/m, une ouverture de cône à l'essai de perforation dynamique selon NF EN ISO 13433 inférieure à 40 mm, résistance CBR au poinçonnement 0,3 kN et une masse surfacique de 150 g/m², selon NF EN 13252. | 1.05 | m² | 574.18 | 602.89
mt09mor010e |  | Mortier de ciment CEM II/B-P 32,5 N type M-10, confectionné sur site avec 380 kg/m³ de ciment et une proportion en volume 1/4. | 0.04 | m³ | 93734.7 | 3749.39
mt14lba010g |  | Membrane en bitume modifié par élastomère SBS, LBM(SBS)-40-FP, de 3,5 mm d'épaisseur, masse nominale 4 kg/m², avec une armature de feutre de polyester non tissé de 160 g/m², de surface non protégée. Selon NF EN 13707. | 1.1 | m² | 5856.64 | 6442.3
mt14lad010a |  | Membrane de bitume additif avec plastomère APP, LA-30-FV, de 2,5 mm d'épaisseur, masse nominale 3 kg/m², avec une armature de feutre en fibre de verre de 60 g/m², de surface non protégée. Selon NF EN 13707. | 1.1 | m² | 2887.31 | 3176.04
mt14gsa020ce |  | Géotextile non tissé composé de fibres de polyester unies par aiguilletage, avec une résistance à la traction longitudinale de 1,63 kN/m, une résistance à la traction transversale de 2,08 kN/m, une ouverture de cône à l'essai de perforation dynamique selon NF EN ISO 13433 inférieure à 27 mm, résistance CBR au poinçonnement 0,4 kN et une masse surfacique de 200 g/m², selon NF EN 13252. | 1.05 | m² | 787.45 | 826.82
mt07ame100def |  | Treillis soudé 150x150 mm, fils porteurs de 5 mm de diamètre et fils de répartition de 5 mm de diamètre, en acier Fe E 500. | 1.1 | m² | 1503.15 | 1653.47
mt10haf040rbeg |  | Béton prêt à l'emploi BCN: CPJ-CEM II/A 32,5 - TP - B 25 - 15/25 - E: 2a - BA - P 18-305. | 0.1 | m³ | 72568.3 | 7256.83
mt47adc010a |  | Mortier époxy bicomposant. | 0.8 | kg | 2932.63 | 2346.1
mt47adc020a |  | Mortier bicomposant à base de résines acryliques époxy. | 0.8 | kg | 9609.7 | 7687.76
mt27pij030a |  | Peinture bicomposant à base de résines acryliques époxy. | 0.2 | kg | 10391.1 | 2078.21
mq06hor010 |  | Bétonnière électrique avec une capacité de gâchage de 160 l. | 0.033 | h | 1618.08 | 53.4
mo020 |  | Compagnon professionnel III/CP2 construction. | 0.546 | h | 1887.12 | 1030.37
mo113 |  | Ouvrier d'exécution I/OE1 construction. | 1.094 | h | 1164.21 | 1273.65
mo029 |  | Compagnon professionnel III/CP2 poseur de membranes d'étanchéité. | 0.148 | h | 1887.12 | 279.29
mo067 |  | Ouvrier professionnel II/OP poseur de membranes d'étanchéité. | 0.148 | h | 1209.92 | 179.07
mo054 |  | Compagnon professionnel III/CP2 poseur d'isolants rigides ou flexibles. | 0.053 | h | 1939.14 | 102.77
mo101 |  | Ouvrier professionnel II/OP poseur d'isolants rigides ou flexibles. | 0.053 | h | 1209.92 | 64.13
|  | Frais de chantier des unités d'ouvrage | 2 | % | 68132.1 | 1362.64
Coût d'entretien décennal: 18.346,61F CFA les 10 premières années. |  |  |  |  | Montant total HT: | 69494.8